## Sheet1 (2)
序号 | 品名 | 规格 | 型号 | 单位 | 销售单价 | 结构及组成 | 适用范围 | 整体下浮率% | 报价 | 备 注
1 | 牙科修整用钨钢车针 | H33L016FGXXL |  | 支 | 42 | 通常由柄部和工作部分组成。一般采用不锈钢、钛合金、金刚砂、碳化钨等材料制成。使用时安装于手机，由手机驱动旋转。部分产品附带有标示位置用的定位环。 | 配合牙科手机使用，用于口腔中牙齿、骨、修复体等硬质结构的抛光、打磨操作。
2 | 合金助焊剂 | 50g |  | 瓶 | 20 | 活性成分 | 用于合金的焊接
3 | 聚羧酸锌水门汀 | 粉液对装 粉30g*1 液15ml*1 |  | 套 | 45 | 氧化锌，氧化镁，氟化钙（粉体）聚丙烯酸，酒石酸，去离子水（液体）。 | 主要适用于窝洞的垫底或衬层
4 | 氧化锌丁香酚水门汀 | 粉10g*2 液6ml*1 | / | 套 | 14 | 由粉剂和液剂组成，粉剂成分为氧化锌95%、醋酸锌5%；液剂成分为丁香酚96%、松香4%。 | 用于牙科暂时修复和牙本质厚度≥1mm时的窝洞垫底。
5 | 氧化锌丁香酚水门汀 | 液20ml | / | 瓶 | 16 | 该产品由粉剂和液剂组成，粉剂成分为氧化锌95%、醋酸锌5%；液剂成分为丁香酚96%、松香4%。 | 用于牙科暂时修复和牙本质厚度≥1mm时的窝洞垫底。
6 | 康中医 抛光膏 | 膏剂 36g/支 |  | 支 | 9 | 天然矿物质 | 口腔抑菌，牙齿抛光
7 | 康中医牙齿脱敏素 | 60g/支 薄荷香型 | 薄荷香型 | 支 | 5.2 | 氯化锶 | 用于缓解牙齿敏感
8 | 光固化垫底材料 | 0.33g |  | 支 | 35 | 主要由聚甲基丙烯酸，聚丙烯酸，双酚A甲基丙烯酸缩水甘油酯，三甘醇二甲基丙烯酸酯，樟脑醌催化剂，玻璃离子填料，二氧化硅组成，具体成分及含量见产品技术要求。 | 用于复合树脂充填的垫底，不可直接用于牙髓。近髓使用时，建议使用盖髓材料。
9 | 碳化钨牙钻 | USA 3# 19mm 5支/板 | E012334101200 | 支 | 10 | 工作部分材料为：碳化钨；柄部材料：淬火不锈钢。性能：径向圆跳动值：不大于0.05mm，颈部强度：试验后永久变形量应不大于0.05mm。 该产品为非灭菌产品，使用前需进行灭菌处理。 | 供口腔科钻削牙齿用。
10 | 碳化钨牙钻 | USA 4# 19mm 5支/板 | E012334101400 | 支 | 10 | 工作部分材料为：碳化钨；柄部材料：淬火不锈钢。性能：径向圆跳动值：不大于0.05mm，颈部强度：试验后永久变形量应不大于0.05mm。 该产品为非灭菌产品，使用前需进行灭菌处理。 | 供口腔科钻削牙齿用。
11 | 碳化钨牙钻 | USA 5# 19mm 5支/板 | E012334101600 | 支 | 10 | 工作部分材料为：碳化钨；柄部材料：淬火不锈钢。性能：径向圆跳动值：不大于0.05mm，颈部强度：试验后永久变形量应不大于0.05mm。 该产品为非灭菌产品，使用前需进行灭菌处理。 | 供口腔科钻削牙齿用。
12 | 碳化钨牙钻 | USA 6# 19mm 5支/板 | E012334101800 | 支 | 10 | 工作部分材料为：碳化钨；柄部材料：淬火不锈钢。性能：径向圆跳动值：不大于0.05mm，颈部强度：试验后永久变形量应不大于0.05mm。 该产品为非灭菌产品，使用前需进行灭菌处理。 | 供口腔科钻削牙齿用。
13 | 牙用锉 | M-ACCESS HEDSTROEM FILE 020 25mm 6*1 |  | 板 | 33 | 手动牙科器械，其远端工作端有各种形状的细脊状切割表面。通常采用不锈钢材料制成。可重复使用。 | 用于牙科治疗中对根管进行切削、平整、清洁、塑形。
14 | 牙用锉 | M-ACCESS HEDSTROEM FILE 025 25mm 6*1 |  | 板 | 33 | 手动牙科器械，其远端工作端有各种形状的细脊状切割表面。通常采用不锈钢材料制成。可重复使用。 | 用于牙科治疗中对根管进行切削、平整、清洁、塑形。
15 | 牙用锉 | M-ACCESS K-FILE 010 25mm 6*1 |  | 板 | 33 | 手动牙科器械，其远端工作端有各种形状的细脊状切割表面。通常采用不锈钢材料制成。可重复使用。 | 用于牙科治疗中对根管进行切削、平整、清洁、塑形。
16 | 牙用锉 | M-ACCESS K-FILE 015 21mm 6*1 |  | 板 | 33 | 手动牙科器械，其远端工作端有各种形状的细脊状切割表面。通常采用不锈钢材料制成。可重复使用。 | 用于牙科治疗中对根管进行切削、平整、清洁、塑形。
17 | 牙用锉 | M-ACCESS K-FILE 015 25mm 6*1 |  | 板 | 33 | 手动牙科器械，其远端工作端有各种形状的细脊状切割表面。通常采用不锈钢材料制成。可重复使用。 | 用于牙科治疗中对根管进行切削、平整、清洁、塑形。
18 | 牙用锉 | M-ACCESS K-FILE 020 25mm 6*1 |  | 板 | 33 | 手动牙科器械，其远端工作端有各种形状的细脊状切割表面。通常采用不锈钢材料制成。可重复使用。 | 用于牙科治疗中对根管进行切削、平整、清洁、塑形。
19 | 牙用锉 | M-ACCESS K-FILE 025 25mm 6*1 |  | 板 | 33 | 手动牙科器械，其远端工作端有各种形状的细脊状切割表面。通常采用不锈钢材料制成。可重复使用。 | 用于牙科治疗中对根管进行切削、平整、清洁、塑形。
20 | 牙用锉 | M-ACCESS K-FILE 030 25mm 6*1 |  | 板 | 33 | 手动牙科器械，其远端工作端有各种形状的细脊状切割表面。通常采用不锈钢材料制成。可重复使用。 | 用于牙科治疗中对根管进行切削、平整、清洁、塑形。
21 | 牙用锉 | M-ACCESS K-FILE 035 25mm 6*1 |  | 板 | 33 | 手动牙科器械，其远端工作端有各种形状的细脊状切割表面。通常采用不锈钢材料制成。可重复使用。 | 用于牙科治疗中对根管进行切削、平整、清洁、塑形。
22 | 牙用锉 | M-ACCESS K-FILE 040 25mm 6*1 |  | 板 | 33 | 手动牙科器械，其远端工作端有各种形状的细脊状切割表面。通常采用不锈钢材料制成。可重复使用。 | 用于牙科治疗中对根管进行切削、平整、清洁、塑形。
23 | 齿科藻酸盐印模材料 | 普通凝固型 908克 | 普通凝固型 | 桶 | 76 | 齿科藻酸盐印模材料是以藻酸盐为凝胶的齿科印模材料组成，由藻酸盐、藻朊酸钾、石膏粉、硅藻土组成。 | 齿科藻酸盐印模材料适用于制取牙齿和口腔组织印模。
24 | 牙根管塞尖 | 01502 120支/板 | 999.244.015.02 | 板 | 38 | 由古塔胶，氧化锌，硫酸钡以及微量颜料（二氧化钛/氧化铁/群青/氧化铬/染料黄）组成。 | 本品作为根管辅助充填材料用于根管治疗中封闭根管和髓腔。
25 | 牙根管塞尖 | 02002 120支/板 | 999.244.020.02 | 板 | 38 | 由古塔胶，氧化锌，硫酸钡以及微量颜料（二氧化钛/氧化铁/群青/氧化铬/染料黄）组成。 | 本品作为根管辅助充填材料用于根管治疗中封闭根管和髓腔。
26 | 牙根管塞尖 | 02502 120支/板 | 999.244.025.02 | 板 | 38 | 由古塔胶，氧化锌，硫酸钡以及微量颜料（二氧化钛/氧化铁/群青/氧化铬/染料黄）组成。 | 本品作为根管辅助充填材料用于根管治疗中封闭根管和髓腔。
27 | 牙根管塞尖 | 030 02 120支/板 | 999.244.030.02 | 板 | 38 | 由古塔胶，氧化锌，硫酸钡以及微量颜料（二氧化钛/氧化铁/群青/氧化铬/染料黄）组成。 | 本品作为根管辅助充填材料用于根管治疗中封闭根管和髓腔。
28 | 牙根管塞尖 | 035 02 120支/板 | 999.244.030.02 | 板 | 38 | 由古塔胶，氧化锌，硫酸钡以及微量颜料（二氧化钛/氧化铁/群青/氧化铬/染料黄）组成。 | 本品作为根管辅助充填材料用于根管治疗中封闭根管和髓腔。
29 | 牙根管塞尖 | 04002 120支/板 | 999.244.040.02 | 板 | 38 | 由古塔胶，氧化锌，硫酸钡以及微量颜料（二氧化钛/氧化铁/群青/氧化铬/染料黄）组成。 | 本品作为根管辅助充填材料用于根管治疗中封闭根管和髓腔。
30 | 牙科抛光刷 | P-B300 |  | 颗 | 1 | 本品为机动类产品，由金属柄和工作端组成，金属柄与牙科手机连接，其工作端为毛刷状。非无菌提供。 | 用于对牙齿表面的除垢、抛光。
31 | 一次性使用口腔涂药棒 | M6500F/LK4000F型 100支/瓶 中号 |  | 瓶 | 16 | 由塑料杆和尼龙绒毛组成，产品非无菌提供。 | 用于口腔治疗时，牙科医师清洁牙齿内污垢，并将酸蚀剂、粘结剂、洞衬、氟保护漆、窝沟封闭剂涂敷到牙齿患处。
32 | 一次性使用口腔涂药棒 | M6500SF/LK4000SF型 100支/瓶 小号 |  | 瓶 | 16 | 由塑料杆和尼龙绒毛组成，产品非无菌提供。 | 用于口腔治疗时，牙科医师清洁牙齿内污垢，并将酸蚀剂、粘结剂、洞衬、氟保护漆、窝沟封闭剂涂敷到牙齿患处。
33 | 暂时填充材料 | NET WT.15g WHITE（白色） |  | 瓶 | 35 | 本产品有多乙酸乙烯酯，乙醇，硫酸钙，氧化锌组成。 | 该产品是牙科暂时性修复用填充材料。
34 | 玻璃离子水门汀 | 富士II 粉末15g 液10g（8.0ml) #23 深灰色 | 1-1套装 No.23-深灰色 | 套 | 258 | 粉剂：硅铝氟玻璃、聚丙烯酸；液剂：聚丙烯酸、蒸馏水、聚羧酸。详细成分及含量见技术要求。 | 该产品用于前牙修复、桩核修复、对III、V类洞或是局限性的I类洞的修复。
35 | 玻璃离子水门汀 | 富士IX 粉末15g 液8g（6.4ml) A2 | A2 | 套 | 340 | 粉剂:硅铝氟玻璃、聚丙烯酸;液剂:聚丙烯酸、蒸馏水、聚羧酸。详细成分及含量见技术要求。 | 该产品用于对乳后牙的I、II类龋洞修复,恒牙非功能区的I、 II类龋洞修复,对恒牙功能区的I、II类龋洞修复,可用作中间或深垫底,IV类龋洞和根面的修复,桩核修复。
36 | 活动义齿印模材料 | 80ml(120g)/盒（棒状物15支） |  | 盒 | 260 | 产品由改性醇酸树脂，滑石，硬脂酸和氧化铁红（颜料）组成。 | 该产品为适用于制作粘膜面及边缘部的印模材料。
37 | 高低速手机润滑剂 | 330ml |  | 瓶 | 33 | 润滑油，清洁剂 | 用于牙科手机的润滑、清洗
38 | 齿科酸蚀剂 | 2.5ml/支 | Gluma Etch 35 | 支 | 28 | 齿科酸蚀剂是一种磷酸性酸蚀剂。Gluma Etch 35 Gel含有35％磷酸，还含有二氧化硅、水、颜料和脂肪醇。产品附件：注射头。 | 在涂布粘结剂之前，使用该产品按照全酸蚀技术要求，酸蚀牙釉质和牙釉质/牙本质。
39 | 根管充填糊剂 | KP-Root SP 2g/支 |  | 支 | 300 | 产品主要由氧化锆、硅酸锶钙、磷酸钙、氢氧化钙和增稠剂组成，配件为牙科输送头。 | 与牙胶尖配合，用于根管的密封和充填。
40 | 前方牵引装置 | 全可调式 | 全可调式 | 付 | 150 | 产品由支架、额垫、下颌垫组成，支架由06Cr19Ni10不锈钢丝制成，额垫和下颌垫由ABS树脂材料制成，内衬皮革垫。 | 产品供口腔正畸科对上颌骨作体外辅助矫形牵引用。
41 | 舌侧扣 | 舌侧拉环 银色2*1 | 舌侧拉环 | 袋 | 26 | 产品由舌侧扣体和（或）基底板组成。 | 产品供口腔科正畸时矫治牙齿扭转、舌侧倾斜时用。
42 | 正畸托槽 | 直丝弓（金属网底）滑动系列 迷你 MBT 3号带钩 0.022＂ 20*1 |  | 付 | 50.07 | 正畸托槽（除自锁托槽外）由托槽体和基底板组成；其中自锁托槽I型由托槽体、锁片和基底板组成；自锁托槽Ⅱ型、自锁托槽Ⅲ型、自锁托槽Ⅳ型和自锁托槽Ⅴ型由托槽体、盖板、弹簧柱和基底板组成；自锁托槽A型由托槽体、盖板、弹簧柱、弹片和基底板组成。 | 产品供人体牙齿正畸用。
43 | 正畸托槽 | 直丝弓（金属网底）迷你 ROTH 3号带钩 0.022＂ 20*1 |  | 付 | 50.07 | 正畸托槽（除自锁托槽外）由托槽体和基底板组成；其中自锁托槽I型由托槽体、锁片和基底板组成；自锁托槽Ⅱ型、自锁托槽Ⅲ型、自锁托槽Ⅳ型和自锁托槽Ⅴ型由托槽体、盖板、弹簧柱和基底板组成；自锁托槽A型由托槽体、盖板、弹簧柱、弹片和基底板组成。 | 产品供人体牙齿正畸用。
44 | 颌前方牵引口外装置 | 双杆式 全调式 | EA01-001 | 套 | 150 | 产品由额垫、连接杆、颏兜、牵引杆组成。 | 产品配合口内正畸装置，供人体上颌矫正时辅助牵引用。
45 | 舌侧扣 | 金属网圆底 粘接型 10颗/袋 | 粘接型舌侧扣 | 袋 | 28 | 产品采用05Cr17Ni4Cu4Nb（S51740）不锈钢材料制成。 | 产品供临床矫正牙齿用。
46 | 正畸带环 | 方丝弓 第一磨牙 0.022" 19号 4颗/袋 |  | 袋 | 22 | 光面带环采用06Cr19Ni10（S30408）不锈钢材料制成；焊颊面管带环的颊面管采用05Cr17Ni4Cu4Nb（S51740）不锈钢材料制成。 | 产品供临床矫正牙齿用。
47 | 正畸带环 | 方丝弓 第一磨牙 0.022" 31号 4颗/袋 |  | 袋 | 22 | 光面带环采用06Cr19Ni10（S30408）不锈钢材料制成；焊颊面管带环的颊面管采用05Cr17Ni4Cu4Nb（S51740）不锈钢材料制成。 | 产品供临床矫正牙齿用。
48 | 正畸带环 | 直丝弓 第一磨牙 0.022" 20号 4颗/袋 | 直丝弓带环 | 袋 | 24 | 光面带环采用06Cr19Ni10（S30408）不锈钢材料制成；焊颊面管带环的颊面管采用05Cr17Ni4Cu4Nb（S51740）不锈钢材料制成。 | 产品供临床矫正牙齿用。
49 | 正畸带环 | 直丝弓 第一磨牙 0.022" 21号 4颗/袋 | 直丝弓带环 | 袋 | 24 | 光面带环采用06Cr19Ni10（S30408）不锈钢材料制成；焊颊面管带环的颊面管采用05Cr17Ni4Cu4Nb（S51740）不锈钢材料制成。 | 产品供临床矫正牙齿用。
50 | 正畸带环 | 直丝弓 第一磨牙 0.022" 22号 4颗/袋 | 直丝弓带环 | 袋 | 24 | 光面带环采用06Cr19Ni10（S30408）不锈钢材料制成；焊颊面管带环的颊面管采用05Cr17Ni4Cu4Nb（S51740）不锈钢材料制成。 | 产品供临床矫正牙齿用。
51 | 正畸带环 | 直丝弓 第一磨牙 0.022" 23号 4颗/袋 | 直丝弓带环 | 袋 | 24 | 光面带环采用06Cr19Ni10（S30408）不锈钢材料制成；焊颊面管带环的颊面管采用05Cr17Ni4Cu4Nb（S51740）不锈钢材料制成。 | 产品供临床矫正牙齿用。
52 | 正畸带环 | 直丝弓 第一磨牙 0.022" 24号 4颗/袋 | 直丝弓带环 | 袋 | 24 | 光面带环采用06Cr19Ni10（S30408）不锈钢材料制成；焊颊面管带环的颊面管采用05Cr17Ni4Cu4Nb（S51740）不锈钢材料制成。 | 产品供临床矫正牙齿用。
53 | 正畸带环 | 直丝弓 第一磨牙 0.022" 25号 4颗/袋 | 直丝弓带环 | 袋 | 24 | 光面带环采用06Cr19Ni10（S30408）不锈钢材料制成；焊颊面管带环的颊面管采用05Cr17Ni4Cu4Nb（S51740）不锈钢材料制成。 | 产品供临床矫正牙齿用。
54 | 正畸带环 | 直丝弓 第一磨牙 0.022" 26号 4颗/袋 | 直丝弓带环 | 袋 | 24 | 光面带环采用06Cr19Ni10（S30408）不锈钢材料制成；焊颊面管带环的颊面管采用05Cr17Ni4Cu4Nb（S51740）不锈钢材料制成。 | 产品供临床矫正牙齿用。
55 | 正畸带环 | 直丝弓 第一磨牙 0.022" 27号 4颗/袋 | 直丝弓带环 | 袋 | 24 | 光面带环采用06Cr19Ni10（S30408）不锈钢材料制成；焊颊面管带环的颊面管采用05Cr17Ni4Cu4Nb（S51740）不锈钢材料制成。 | 产品供临床矫正牙齿用。
56 | 正畸带环 | 直丝弓 第一磨牙 0.022" 28号 4颗/袋 | 直丝弓带环 | 袋 | 24 | 光面带环采用06Cr19Ni10（S30408）不锈钢材料制成；焊颊面管带环的颊面管采用05Cr17Ni4Cu4Nb（S51740）不锈钢材料制成。 | 产品供临床矫正牙齿用。
57 | 正畸带环 | 直丝弓 第一磨牙 0.022" 29号 4颗/袋 | 直丝弓带环 | 袋 | 24 | 光面带环采用06Cr19Ni10（S30408）不锈钢材料制成；焊颊面管带环的颊面管采用05Cr17Ni4Cu4Nb（S51740）不锈钢材料制成。 | 产品供临床矫正牙齿用。
58 | 正畸带环 | 直丝弓 第一磨牙 0.022" 30号 4颗/袋 | 直丝弓带环 | 袋 | 24 | 光面带环采用06Cr19Ni10（S30408）不锈钢材料制成；焊颊面管带环的颊面管采用05Cr17Ni4Cu4Nb（S51740）不锈钢材料制成。 | 产品供临床矫正牙齿用。
59 | 正畸带环 | 直丝弓 第一磨牙 0.022" 31号 4颗/袋 | 直丝弓带环 | 袋 | 24 | 光面带环采用06Cr19Ni10（S30408）不锈钢材料制成；焊颊面管带环的颊面管采用05Cr17Ni4Cu4Nb（S51740）不锈钢材料制成。 | 产品供临床矫正牙齿用。
60 | 正畸带环 | 直丝弓 第一磨牙 0.022" 32号 4颗/袋 | 直丝弓带环 | 袋 | 24 | 光面带环采用06Cr19Ni10（S30408）不锈钢材料制成；焊颊面管带环的颊面管采用05Cr17Ni4Cu4Nb（S51740）不锈钢材料制成。 | 产品供临床矫正牙齿用。
61 | 正畸颊面管 | 直丝弓 第一磨牙 0.022" 4颗/袋 | BT612-4310 | 袋 | 26 | 产品采用05Cr17Ni4Cu4Nb（S51740）不锈钢材料制成。 | 产品供临床矫正牙齿用。
62 | 正畸托槽 | 直丝弓 标准型 0.022" 3带钩 | 直丝弓托槽 | 付 | 90 | 产品采用06Cr19Ni10（S30408）、022Cr17Ni12Mo2（S31603）不锈钢材料制成，由基体和底板两部分构成，基体上设有放置牙弓丝的沟槽。 | 产品供临床矫正牙齿用。
63 | 正畸弹性体 | 长距 615FT(4.57M) 弹力线 |  | 个 | 98 | 正畸弹性牵引圈由天然乳胶管剪切制成；正畸弹性橡皮链、正畸结扎圈和正畸分牙圈、正畸弹力线由热塑性聚氨酯制成。 | 产品供临床矫治牙齿用。
64 | 正畸钳 | 托槽去除钳（前牙）型 |  | 把 | 0 | 由钳喙、关节和钳柄组成。钳喙可根据用途制成不同形状，采用不锈钢材料制成。非无菌提供。使用前由使用机构根据说明书进行灭菌或消毒。 | 用于牙科临床中完成固定、止血、夹持、弯制、剪切和去除操作。
65 | 正畸弹力圈 | 160 1卷/袋 0.45mm |  | 卷 | 75 | 产品采用聚胺酯材料或乳胶材料制成。 | 供人体牙齿正畸用。
66 | 正畸弹力圈 | 牵引型 160型 4021-S-13 |  | 卷 | 75 | 采用聚氨酯材料（TPU）注塑制成。 | 供人体牙齿正畸用。
67 | 正畸弹力圈 | 牵引型 220型 4021-M-13 |  | 卷 | 75 | 采用聚氨酯材料（TPU）注塑制成。 | 供人体牙齿正畸用。
68 | 牙科石膏 | 5kg |  | 包 | 33 | 一般为石膏、树脂或金属材料。 | 用于制作牙科模型。
69 | 牙科石膏 | THS-S 红色 1kg |  | 袋 | 28 | 一般为石膏、树脂或金属材料。 | 用于制作牙科模型。
70 | 朗力生物（I型）消毒液 | 20ml |  | 瓶 | 10 | 对氯间二甲基苯酚 | 口腔消毒
71 | 朗力生物1%次氯酸钠消毒液 | 250ml/瓶 |  | 瓶 | 18 | 次氯酸钠 | 口腔消毒
72 | 朗力生物复合碘抑菌液 | 20ml |  | 瓶 | 9 | 碘 | 口腔抑菌
73 | 甘水湖牌抑菌剂 | A组份10g B组份10ml |  | 套 | 33 | 醋酸氯己定，对氯间二甲基苯酚 | 口腔消毒
74 | 朗力慢失TM消毒凝胶 | 1g/支 |  | 支 | 40 | 甲醛及多聚物 | 口腔消毒
75 | 朗宁 抑菌剂 | A15g B10mL |  | 套 | 68 | 醋酸氯己定、葡萄糖酸氯己定 | 口腔抑菌
76 | 根管充填材料溶解剂 | 10mL |  | 瓶 | 80 | 产品由四氯乙烯97%、木馏油2%和香茅醇1%组成，装量瓶为棕色玻璃瓶。 | 用于辅助器械去除牙胶尖、热牙胶或丁香酚类原有根管充填材料。
77 | 拔髓针 | MANI BARBED BROACHES 12*1 00# |  | 板 | 28 | 由手持部分和细长工作端组成。采用不锈钢材料制成。工作端根据用途的差异有不同的形状和表面。非无菌提供。使用前由使用机构根据说明书进行灭菌。 | 用于牙体牙髓的治疗。
78 | 钢质机用根管器械 | 输药针 #25 25mm 4*1 |  | 盒 | 50 | 钢质根管器械由工作部分、杆组成。 MANI ENGINE REAMERS、MANI SUPER FILES、MANI U-FILES工作部分由SUS302不锈钢制造，MANI PASTE CARRIERS工作部分由SUS304不锈钢制造，MANI PEESO REAMERS、MANI GATES DRILLS工作部分由SUS201不锈钢制造。MANI ENGINE REAMERS、MANI SUP | 该产品为机用根管器械，MANI ENGINE REAMERS、MANI SUPER FILES、MANI U-FILES适用于对根管进行成形，清洁。MANI PASTE CARRIERS适用于对根管填充或药物输送。MANI PEESO REAMERS、MANI GATES DRILLS适用于建立根管通道入口和牙齿根管冠状部分的开口。
79 | 金刚砂车针 | FO-25 5*1 |  | 支 | 10 | 不锈钢棒上粘附有微细的金刚砂颗粒，装在牙科手机上旋转使用，用于磨削牙齿。 | 适用于口腔科治疗磨削牙齿。
80 | 金刚砂车针 | TF-11 5*1 | TF-11 | 支 | 10 | 不锈钢棒上粘附有微细的金刚砂颗粒，装在牙科手机上旋转使用，用于磨削牙齿。 | 适用于口腔科治疗磨削牙齿。
81 | 金刚砂车针 | TF-12 5*1 | TF-12 | 支 | 10 | 不锈钢棒上粘附有微细的金刚砂颗粒，装在牙科手机上旋转使用，用于磨削牙齿。 | 适用于口腔科治疗磨削牙齿。
82 | 金刚砂车针 | TF-13 5*1 |  | 支 | 10 | 不锈钢棒上粘附有微细的金刚砂颗粒，装在牙科手机上旋转使用，用于磨削牙齿。 | 适用于口腔科治疗磨削牙齿。
83 | 金刚砂车针 | TR-11 5*1 |  | 支 | 10 | 不锈钢棒上粘附有微细的金刚砂颗粒，装在牙科手机上旋转使用，用于磨削牙齿。 | 适用于口腔科治疗磨削牙齿。
84 | 金刚砂车针 | TR-11F 5*1 |  | 支 | 10 | 不锈钢棒上粘附有微细的金刚砂颗粒，装在牙科手机上旋转使用，用于磨削牙齿。 | 适用于口腔科治疗磨削牙齿。
85 | 金刚砂车针 | WR-13 5*1 |  | 支 | 10 | 不锈钢棒上粘附有微细的金刚砂颗粒，装在牙科手机上旋转使用，用于磨削牙齿。 | 适用于口腔科治疗磨削牙齿。
86 | 钨钢车针 | 2# 25mm 4*1 |  | 支 | 35 | 本产品装在牙科用手机上，使之旋转来切削牙齿。车针头部是碳化钨金属，柄部是不锈钢金属，头部与柄部用焊接工艺在颈部直径处连接成整体。头部碳化钨金属牌号BRM20，化学成分（%）：WC85.3±2、Co13.5±1，TaC≤0.5，Cr≤0.7。柄部不锈钢金属牌号为SUS201。化学成分（%）：C≤0 | 本品适用于口腔科治疗钻削牙齿。
87 | 牙科修整用金刚砂车针 | TF12F 5*1 |  | 支 | 10 | 不锈钢棒上粘附有微细的金刚砂颗粒，装在牙科手机上旋转使用，用于磨削牙齿。 | 适用于口腔科治疗磨削牙齿。
88 | 牙科修整用金刚砂车针 | TR11EF 5*1 |  | 支 | 10 | 不锈钢棒上粘附有微细的金刚砂颗粒，装在牙科手机上旋转使用，用于磨削牙齿。 | 适用于口腔科治疗磨削牙齿。
89 | 牙探针 | MANI SQUARE BROACHES 12*1 00# |  | 板 | 25 | 由手持部分和细长工作端组成。采用不锈钢材料制成。工作端根据用途的差异有不同的形状和表面。非无菌提供。使用前由使用机构根据说明书进行灭菌。 | 用于牙面、牙体、牙髓，及其周边组织的探查。
90 | 吸唾管 | 700 标准款吸唾管 透明管配蓝色头 105支/包 | 700 | 包 | 25 | 通常采用不锈钢或聚氯乙烯制成。通常与牙科综合治疗台的抽吸装置一起使用。 | 用于牙科治疗时吸取患者口腔内的血水、唾液及其他异物。
91 | 光固化复合树脂 | P60 A3 4g/支（牙体色） | P60(A3) | 支 | 202 | 光固化复合树脂(Valux 型/Z100型)主要由硅烷化的氧化锆/二氧化硅，双甲基丙烯酸二酸三乙二醇酯组成；光固化复合树脂(P60型) 和光固化复合树脂（Z250型）主要由硅烷化的氧化锆/二氧化硅，聚氧乙烯双酚A双甲基丙烯酸缩水甘油酯组成。 | 光固化复合树脂（Valux型/Z100型）适用于：前牙和后牙的直接充填修复（包括咬合面）；光固化复合树脂（P60型）适用于：后牙直接修复、桩核制作、夹板、间接修复（包括嵌体、高嵌体和贴面）；光固化复合树脂（Z250型）适用于：前后牙直接修复、桩核制作、夹板、间接修复（包括
92 | 流动树脂 | 7032A2 2g/支 | 7032A2 | 支 | 138 | 主要成分：硅烷化氧化锆、双酚A二甲基丙二醇二醚、双酚A二缩水甘油醚丙烯酸甲酯。主要性能：固化深度不小于1.5mm，挠曲强度不小于50MPa. | 用于III类和V类洞的修复、微创窝洞预备修复（包括小的，非承力咬合部位的修复）、直接修复的垫底/衬层、窝洞封闭、填补倒凹、树脂和丙烯酸临时材料的修补。
93 | 流动树脂 | 7032A3 2g/支 | 7032A3 | 支 | 138 | 主要成分：硅烷化氧化锆、双酚A二甲基丙二醇二醚、双酚A二缩水甘油醚丙烯酸甲酯。主要性能：固化深度不小于1.5mm，挠曲强度不小于50MPa. | 用于III类和V类洞的修复、微创窝洞预备修复（包括小的，非承力咬合部位的修复）、直接修复的垫底/衬层、窝洞封闭、填补倒凹、树脂和丙烯酸临时材料的修补。
94 | 通用粘接系统 | 3M 5ml（第八代自酸粘接剂） | 通用粘接剂 41282补充装 | 瓶 | 540 | 通用粘接剂主要由2-羟乙基甲基丙烯酸/（HEMA）、2-甲基-2-丙烯酸(1-甲基亚乙基)双[4,1-苯氧基(2-羟基-3,1-丙亚)]酯（Bis-GMA）、无水乙醇、2-甲基-2-丙烯酸-1,10-癸二酯、2-甲基-2-丙烯酸与1,10-癸二醇 在五氧化二磷反应的混合物、硅烷化硅分子、软化水/水组成；通用粘接剂激 | 通用粘接剂可用于光固化复合树脂或复合体充填物充填各类洞型（G.V. Black分类）前的粘接；与RelyX Ultimate树脂水门汀配合使用粘固间接修复体；与RelyX Veneer树脂水门汀配合使用粘固贴面；粘接光固化复合树脂核材料或其他核材料；配合通用粘接剂激活剂，用于自固化或双固化的
95 | 弹性体印模材料 | 3型（轻体 二次印模） 50ml | 3型（轻体 二次印模） | 支 | 72 | 本产品为加聚型硅橡胶印模材料，是由乙烯基聚硅氧烷、填料、色素、交联剂、铂催化剂混合组成。可以选配配件，配件有量勺、印模材料注射头。 | 适用于口腔科临床印取口腔模型。
96 | 弹性体印模材料 | 0型250ml*2、3型50ml*1 | 0型、3型 | 套 | 340 | 本产品为加聚型硅橡胶印模材料，是由乙烯基聚硅氧烷、填料、色素、交联剂、铂催化剂混合组成。可以选配配件，配件有量勺、印模材料注射头。 | 适用于口腔科临床印取口腔模型。
97 | 牙科模型蜡 | 2型（基托蜡）常用型（1类）20片/盒 240g |  | 盒 | 11.6 | 主要有蜡组成。 | 用来制作口腔软硬组织阳模或修复体的模型。
98 | 咬合纸 | 双面蓝 20张/本 10本/盒 |  | 盒 | 13 | 表面涂有染料的纸，在牙齿咬合时置于患者上下牙齿之间。 | 用于记录或检查牙齿咬合关系
99 | 义齿基托树脂 | 仿生型II型（自凝型）2# 粉剂100g/瓶 |  | 瓶 | 19 | I型(热固型)粉剂主要由聚甲基丙烯酸甲酯、二氧化钛组成；液剂主要由甲基丙烯酸甲酯组成。II型(自凝型)粉剂主要由聚甲基丙烯酸甲酯（共聚）、二氧化钛、过氧化苯甲酰组成；液剂主要由甲基丙烯酸甲酯、N,N-二羟丙基对甲苯胺组成。在上述粉中加入涤纶纱而成仿生型I型（热固型）粉 | 用于制作局部及全口义齿的基托。
100 | 造牙粉 | II型（自凝型）2# 100g/瓶 |  | 瓶 | 15 | I型(热固型)主要由聚甲基丙烯酸甲酯、二氧化钛、钛黄组成。II型(自凝型)主要由聚甲基丙烯酸甲酯（共聚）、二氧化钛、过氧化苯甲酰、钛黄组成。 | Ⅰ型(热固型)为义齿制作材料，II型(自凝型)为义齿临时修理材料。
101 | 造牙粉 | II型（自凝型）3# 100g/瓶 |  | 瓶 | 15 | I型(热固型)主要由聚甲基丙烯酸甲酯、二氧化钛、钛黄组成。II型(自凝型)主要由聚甲基丙烯酸甲酯（共聚）、二氧化钛、过氧化苯甲酰、钛黄组成。 | Ⅰ型(热固型)为义齿制作材料，II型(自凝型)为义齿临时修理材料。
102 | 磨牙带环就位器 | 2# |  | 把 | 0 | 由钳喙、关节和钳柄组成，钳嘴可根据用途制成不同形状，通常由不锈钢材料制成。可重复使用。 | 用于正畸治疗中夹持、弯制、剪切和去除等操作。
103 | 义齿基托树脂 | II型，I类（自凝型，液）500ml |  | 瓶 | 35 | 本产品由粉剂和液剂组成。粉剂由甲基丙烯酸甲酯类共聚物、过氧化苯甲酰和微量色素组成。液剂由甲基丙烯酸甲酯、N，N-二羟丙基对甲苯胺、2,6-二叔丁基-4-甲基苯酚组成。聚合物的挠曲强度不低于60 MPa；挠曲弹性模量值不低于1 500 MPa；残余甲基丙烯酸甲酯单体含量（质量分数） | 用于义齿修复，基托修理，脱落人造牙修理。
104 | 玻璃纤维桩 | 10支/盒 1# |  | 盒 | 135 | 本产品是以玻璃纤维为增强体，环氧树脂为基体制备的单向复合材料。玻璃纤维桩的挠曲强度不小于700MPa，弹性模量应为18000MPa~52000MPa，粘结剪切强度≥6 MPa，产品有X射线阻射性能。 | 用于牙体缺损或残根残冠的修复重建。
105 | 红白打样膏 | 红色 |  | 盒 | 55 | 产品的主要成分：萜烯树脂、硬脂酸、滑石粉、立德粉。 | 供口腔科作牙科取模用。产品不可重复使用。
106 | 弹性镍钛弓丝 | 方圆I型 上颚 0.016*0.025in 10支/袋 | 上颚(Upper) | 袋 | 36 | 由镍钛合金经特种定形，功能化处理和表面处理而成。 | 属口腔正畸矫形治疗时一次性使用的医疗器械。
107 | 弹性镍钛弓丝 | 方圆I型 上颚 0.016in 10支/袋 | 上颚(Upper) | 袋 | 22 | 由镍钛合金经特种定形，功能化处理和表面处理而成。 | 属口腔正畸矫形治疗时一次性使用的医疗器械。
108 | 弹性镍钛弓丝 | 方圆I型 上颚 0.017*0.025in 10支/袋 | 上颚(Upper) | 袋 | 36 | 由镍钛合金经特种定形，功能化处理和表面处理而成。 | 属口腔正畸矫形治疗时一次性使用的医疗器械。
109 | 弹性镍钛弓丝 | 方圆I型 上颚 0.018*0.025in 10支/袋 | 上颚(Upper) | 袋 | 36 | 由镍钛合金经特种定形，功能化处理和表面处理而成。 | 属口腔正畸矫形治疗时一次性使用的医疗器械。
110 | 弹性镍钛弓丝 | 方圆I型 上颚 0.018in 10支/袋 | 上颚(Upper) | 袋 | 22 | 由镍钛合金经特种定形，功能化处理和表面处理而成。 | 属口腔正畸矫形治疗时一次性使用的医疗器械。
111 | 弹性镍钛弓丝 | 方圆I型 上颚 0.019*0.025in 10支/袋 | 上颚(Upper) | 袋 | 36 | 由镍钛合金经特种定形，功能化处理和表面处理而成。 | 属口腔正畸矫形治疗时一次性使用的医疗器械。
112 | 弹性镍钛弓丝 | 方圆I型 下颚 0.016*0.025in 10支/袋 | 下颚(Lower) | 袋 | 36 | 由镍钛合金经特种定形，功能化处理和表面处理而成。 | 属口腔正畸矫形治疗时一次性使用的医疗器械。
113 | 弹性镍钛弓丝 | 方圆I型 下颚 0.016in 10支/袋 | 下颚(Lower) | 袋 | 22 | 由镍钛合金经特种定形，功能化处理和表面处理而成。 | 属口腔正畸矫形治疗时一次性使用的医疗器械。
114 | 弹性镍钛弓丝 | 方圆I型 下颚 0.017*0.025in 10支/袋 | 下颚(Lower) | 袋 | 36 | 由镍钛合金经特种定形，功能化处理和表面处理而成。 | 属口腔正畸矫形治疗时一次性使用的医疗器械。
115 | 弹性镍钛弓丝 | 方圆I型 下颚 0.018*0.025in 10支/袋 | 下颚(Lower) | 袋 | 36 | 由镍钛合金经特种定形，功能化处理和表面处理而成。 | 属口腔正畸矫形治疗时一次性使用的医疗器械。
116 | 弹性镍钛弓丝 | 方圆I型 下颚 0.018in 10支/袋 | 下颚(Lower) | 袋 | 22 | 由镍钛合金经特种定形，功能化处理和表面处理而成。 | 属口腔正畸矫形治疗时一次性使用的医疗器械。
117 | 弹性镍钛弓丝 | 方圆I型 下颚 0.019*0.025in 10支/袋 | 下颚(Lower) | 袋 | 36 | 由镍钛合金经特种定形，功能化处理和表面处理而成。 | 属口腔正畸矫形治疗时一次性使用的医疗器械。
118 | 弹性镍钛弓丝 | 卵圆I型 上颚 0.012in 10支/袋 | 上颚(Upper) | 袋 | 22 | 由镍钛合金经特种定形，功能化处理和表面处理而成。 | 属口腔正畸矫形治疗时一次性使用的医疗器械。
119 | 弹性镍钛弓丝 | 卵圆I型 上颚 0.014in 10支/袋 | 上颚(Upper) | 袋 | 22 | 由镍钛合金经特种定形，功能化处理和表面处理而成。 | 属口腔正畸矫形治疗时一次性使用的医疗器械。
120 | 弹性镍钛弓丝 | 卵圆I型 上颚 0.016in 10支/袋 | 上颚(Upper) | 袋 | 22 | 由镍钛合金经特种定形，功能化处理和表面处理而成。 | 属口腔正畸矫形治疗时一次性使用的医疗器械。
121 | 弹性镍钛弓丝 | 卵圆I型 上颚 0.018in 10支/袋 | 上颚(Upper) | 袋 | 22 | 由镍钛合金经特种定形，功能化处理和表面处理而成。 | 属口腔正畸矫形治疗时一次性使用的医疗器械。
122 | 弹性镍钛弓丝 | 卵圆I型 下颚 0.014in 10支/袋 | 下颚(Lower) | 袋 | 22 | 由镍钛合金经特种定形，功能化处理和表面处理而成。 | 属口腔正畸矫形治疗时一次性使用的医疗器械。
123 | 弹性镍钛弓丝 | 卵圆I型 下颚 0.016in 10支/袋 | 下颚(Lower) | 袋 | 22 | 由镍钛合金经特种定形，功能化处理和表面处理而成。 | 属口腔正畸矫形治疗时一次性使用的医疗器械。
124 | 弹性镍钛弓丝 | 卵圆I型 下颚 0.018in 10支/袋 | 下颚(Lower) | 袋 | 22 | 由镍钛合金经特种定形，功能化处理和表面处理而成。 | 属口腔正畸矫形治疗时一次性使用的医疗器械。
125 | 根管锉 | 侧压针 25# 25mm 6*1 |  | 盒 | 48 | 由锉体、柄、橡胶限位块组成。锉体通常由不锈钢等金属材料制成。可重复使用。 | 用于根管治疗时，对根管的清洁与塑形。
126 | 根管锉 | 侧压针 30# 25mm 6*1 |  | 盒 | 48 | 由锉体、柄、橡胶限位块组成。锉体通常由不锈钢等金属材料制成。可重复使用。 | 用于根管治疗时，对根管的清洁与塑形。
127 | 正畸弹簧 | 压簧 0.014in 2支/袋 | 压缩弹簧(压簧) | 袋 | 46 | 由弹簧挂圈、弹簧、弹簧挂圈与弹簧之间的连接部件组成。使用前由使用机构根据说明书进行灭菌。无源产品。 | 用于矫治牙齿畸形，在口腔正畸治疗时与种植体支抗、正畸托槽正畸材料配合使用。
128 | 隔离膜 | 蓝色/厚款/无边 |  | 卷 | 58 | 高分子聚合物 | 用于医疗器械表面隔离，防止交叉感染，一次性使用
129 | 牙胶尖 | DIA-ISO 0.02 25# 100支/盒 |  | 盒 | 18 | 本产品的主要成分为古塔胶、硫酸钡、氧化锌 | 本产品为牙科固体根管填充材料，用于根管治疗中根管充填、封闭
130 | 牙胶尖 | DIA-ISO 0.02 30# 100支/盒 |  | 盒 | 18 | 本产品的主要成分为古塔胶、硫酸钡、氧化锌 | 本产品为牙科固体根管填充材料，用于根管治疗中根管充填、封闭
131 | 牙胶尖 | DIA-ISO 0.02 35# 100支/盒 |  | 盒 | 18 | 本产品的主要成分为古塔胶、硫酸钡、氧化锌 | 本产品为牙科固体根管填充材料，用于根管治疗中根管充填、封闭
132 | 咬合纸 | 红色 30微米 300片 |  | 盒 | 16 | 一般由附有蜡和食用红色或蓝色颜料的纸制成。 | 用于临床中，牙、咬合面接触点以及义齿修复体咬合关系的检查，或用于在技工室义齿修复中，调节上下义齿的接触点，牙间隙。
133 | 碘仿氢氧化钙口腔抑菌膏 | 2g/支 |  | 支 | 58 | 碘仿、氢氧化钙 | 用于封药
134 | 多聚甲醛抑菌膏 | 失活材料（快）1g/支 |  | 支 | 45 | 甲醛及多聚物 | 牙髓失活、消毒
135 | 多聚甲醛抑菌膏 | 失活材料（慢）1.5g/瓶 | 失活材料（慢） | 瓶 | 66 | 甲醛及多聚物 | 牙髓失活、消毒
136 | 暂封补牙条 | 100g/盒 |  | 盒 | 35 | 由树胶和氧化锌组成。 | 适用于暂时封闭窝洞。
137 | 窝沟封闭剂 | 光固化II型(含生物氟保护剂） 1.5ml/支 | 光固化II型(含生物氟保护剂） | 支 | 65 | 双甲基丙烯酸酯（稀释剂）、基质双酚A 二甲基丙烯酸缩水甘油酯（双酚A）、CQ 光敏固化剂、二氧化硅、氟化物。 | 用于牙齿表面的窝沟和裂隙的封闭修复。
138 | 牙科用金刚石车针 | TF-12 5*1 |  | 支 | 7 | 该产品由金刚石颗粒和不锈钢基体组成。结构上，由粘结了金刚石颗粒的工作部和与牙科手机配合的柄部构成。 | 仅供牙科医生配合牙科手机使用，用于口腔中牙齿、修复体等硬质结构的切、削、钻等操作。
139 | 牙科用金刚石车针 | TF-13 5*1 |  | 支 | 7 | 该产品由金刚石颗粒和不锈钢基体组成。结构上，由粘结了金刚石颗粒的工作部和与牙科手机配合的柄部构成。 | 仅供牙科医生配合牙科手机使用，用于口腔中牙齿、修复体等硬质结构的切、削、钻等操作。
140 | 牙科用金刚石车针 | TR-11EF 5*1 |  | 支 | 7.5 | 该产品由金刚石颗粒和不锈钢基体组成。结构上，由粘结了金刚石颗粒的工作部和与牙科手机配合的柄部构成。 | 仅供牙科医生配合牙科手机使用，用于口腔中牙齿、修复体等硬质结构的切、削、钻等操作。
141 | 正畸粘接剂系统 | 绿胶套装 |  | 支 | 850 | 该产品由钡玻璃填料，混合氧化物，钡-铝-氟硅玻璃，氟化镱，高度分散二氧化硅，甲基丙烯酸缩水甘油酯，聚氨酯二甲基丙烯酸酯，癸二醇二甲基丙烯酸酯，樟脑醌，P-二甲基氨基甲酸乙酯，氢醌单甲醚和二氧化钛组成。 | 口内修复损坏的烤瓷或复合树脂材料修复体时，用于暴露金属表面的遮色。
142 | 正畸弹力圈 | 分牙圈 4020-1 |  | 条 | 18 | 产品采用聚氨酯材料制成。 | 产品供人体牙列正畸用。
143 | 正畸托槽 | B类自锁MBT托槽 | 自锁托槽 | 付 | 780 | 产品采用06Cr19Ni10或05Cr17Ni4Cu4Nb不锈钢材料制成。 | 产品供人体牙列正畸用。
144 | 正畸托槽 | B类自锁MBT托槽 | 自锁托槽 | 套 | 780 | 方丝弓托槽、直丝弓托槽Ⅰ型采用06Cr19Ni10不锈钢材料制成，直丝弓托槽Ⅱ型、自锁托槽采用05Cr17Ni4Cu4Nb不锈钢材料制成。 | 产品供人体牙列正畸用。
145 | 正畸颊面管 | （直丝弓）7牙位 右上 20*1 |  | 袋 | 135 | 正畸颊面管产品结构分为粘结型颊面管和焊接型颊面管两种：粘结型颊面管由颊面管体和粘结用网底二部分组成；焊接型颊面管由颊面管体和焊接用底板二部分组成。 | 产品供人体牙列正畸用。
146 | 正畸颊面管 | （直丝弓）7牙位 右下 20*1 |  | 袋 | 135 | 正畸颊面管产品结构分为粘结型颊面管和焊接型颊面管两种：粘结型颊面管由颊面管体和粘结用网底二部分组成；焊接型颊面管由颊面管体和焊接用底板二部分组成。 | 产品供人体牙列正畸用。
147 | 正畸颊面管 | （直丝弓）7牙位 左上 20*1 |  | 袋 | 135 | 正畸颊面管产品结构分为粘结型颊面管和焊接型颊面管两种：粘结型颊面管由颊面管体和粘结用网底二部分组成；焊接型颊面管由颊面管体和焊接用底板二部分组成。 | 产品供人体牙列正畸用。
148 | 正畸颊面管 | （直丝弓）7牙位 左下 20*1 |  | 袋 | 135 | 正畸颊面管产品结构分为粘结型颊面管和焊接型颊面管两种：粘结型颊面管由颊面管体和粘结用网底二部分组成；焊接型颊面管由颊面管体和焊接用底板二部分组成。 | 产品供人体牙列正畸用。
149 | 齿科藻酸盐印模材料 | 1kg/罐（红色粉状）精密红 |  | 罐 | 65 | 藻酸盐、硫酸钙、硅藻土、滑石粉、CI 12370（颜料红 112）、CI 11680（颜料黄 13）、胭脂红、柠檬黄、亮蓝、叶绿素铜钠盐、酚酞、薄荷素油。 | 适用于制取牙齿和口腔组织印模。
150 | 正畸丝 | 0.016 （奥丝） |  | 卷 | 268 | 该产品由302不锈钢材料制成，其中碳 ≤0. 15、硅 ≤ 1. 00、锰 ≤ 2. 00、磷 ≤ 0. 045、硫 ≤ 0. 030、镍：8. 00-10. 00、铬：17. 00-19. 00、氮 ≤ 0. 10、余量铁。本品为非无菌、一次性使用产品。 | 该产品与正畸托槽等配套，供口腔正畸用。
151 | 医用白凡士林 | 500ml |  | 瓶 | 18 | 矿脂 | 用于嘴唇的润滑